## Folha 1
NAK010 | m² |  | Isolamento térmico horizontal de lajes térreas, com poliestireno extrudido.
Isolamento térmico horizontal de lajes térreas, formado por painel rígido de poliestireno extrudido, de superfície lisa e bordo lateral a meia madeira, de 60 mm de espessura, resistência à compressão >= 300 kPa, resistência térmica 1,75 m²°C/W, condutibilidade térmica 0,034 W/(m°C), colocado na base da laje térrea, coberto com um filme de polietileno de 0,2 mm de espessura, preparado para receber uma laje térrea de betão (não incluída neste preço).
Unitário |  | Ud |  | Descrição |  | Rend. |  | Preço unitário | Importância
mt16pxa010ad |  | m² |  | Painel rígido de poliestireno extrudido, segundo EN 13164, de superfície lisa e bordo lateral a meia madeira, de 60 mm de espessura, resistência à compressão >= 300 kPa, resistência térmica 1,75 m²°C/W, condutibilidade térmica 0,034 W/(m°C), Euroclasse E de reacção ao fogo, com código de designação XPS-EN 13164-T1-CS(10/4)300-DLT(2)5-DS(TH)-WL(T)0,7--FT2. |  | 1.1 |  | 1018.68 | 1120.55
mt16png010d |  | m² |  | Filme de polietileno de 0,2 mm de espessura e 184 g/m² de massa superficial. |  | 1.1 |  | 56.68 | 62.35
mt16aaa030 |  | m |  | Fita autocolante para vedação de juntas. |  | 0.4 |  | 45.96 | 18.38
mo054 |  | h |  | Oficial de 1ª montador de isolamentos. |  | 0.171 |  | 451.8 | 77.26
mo101 |  | h |  | Ajudante de montador de isolamentos. |  | 0.171 |  | 276.37 | 47.26
|  | % |  | Custos directos complementares |  | 2 |  | 1325.8 | 26.52
[8 empty] | Total: | 1352.32
Referência e título da norma |  |  |  |  | Aplicabilidade(a) |  | Obrigatoriedade(b) |  |  | Sistema(c)
EN 13164:2012+A1:2015 |  |  |  |  | 1072015 |  | 1072016
Produtos de isolamento térmico para aplicação em edifícios — Produtos manufaturados de espuma de poliestireno extr udido (XPS) — Especificação
(a) Data de entrada em aplicação da norma harmonizada e início do período de coexistência
(b) Data final do período de coexistência / entrada em vigor da marcação CE
(c) Sistema de avaliação e verificação da regularidade do desempenho