## Folha 1
NAK010 | m² |  | Isolamento térmico horizontal de lajes térreas, com poliestireno extrudido.
Isolamento térmico horizontal de lajes térreas, formado por painel rígido de poliestireno extrudido, de superfície lisa e bordo lateral a meia madeira, de 120 mm de espessura, resistência à compressão >= 500 kPa, resistência térmica 3,35 m²°C/W, condutibilidade térmica 0,036 W/(m°C), colocado na base da laje térrea, coberto com um filme de polietileno de 0,2 mm de espessura, preparado para receber uma laje térrea de betão (não incluída neste preço).
Unitário |  | Ud |  | Descrição |  |  |  | Rend. | Preço unitário | Importância
mt16pxa010bj |  | m² |  | Painel rígido de poliestireno extrudido, segundo EN 13164, de superfície lisa e bordo lateral a meia madeira, de 120 mm de espessura, resistência à compressão >= 500 kPa, resistência térmica 3,35 m²°C/W, condutibilidade térmica 0,036 W/(m°C), Euroclasse E de reacção ao fogo, com código de designação XPS-EN 13164-T1-CS(10/Y)500-DLT(2)5-DS(TH)-CC(2/1,5/50)175-WL(T)0,7-WD(V)3-FT2. |  |  |  | 1.1 | 2343.56 | 2577.92
mt16png010d |  | m² |  | Filme de polietileno de 0,2 mm de espessura e 184 g/m² de massa superficial. |  |  |  | 1.1 | 56.68 | 62.35
mt16aaa030 |  | m |  | Fita autocolante para vedação de juntas. |  |  |  | 0.4 | 45.96 | 18.38
mo054 |  | h |  | Oficial de 1ª montador de isolamentos. |  |  |  | 0.171 | 451.8 | 77.26
mo101 |  | h |  | Ajudante de montador de isolamentos. |  |  |  | 0.171 | 276.37 | 47.26
|  | % |  | Custos directos complementares |  |  |  | 2 | 2783.17 | 55.66
[9 empty] | Total: | 2838.83
Referência e título da norma |  |  |  |  | Aplicabilidade(a) | Obrigatoriedade(b) | Sistema(c)
EN 13164:2012+A1:2015 |  |  |  |  | 1072015 | 1072016
Produtos de isolamento térmico para aplicação em edifícios — Produtos manufaturados de espuma de poliestireno extr udido (XPS) — Especificação
(a) Data de entrada em aplicação da norma harmonizada e início do período de coexistência
(b) Data final do período de coexistência / entrada em vigor da marcação CE
(c) Sistema de avaliação e verificação da regularidade do desempenho