## Folha 1
RSB005 |  | m² |  | Base de agregado.
Base para pavimento de areia de britagem de 0 a 5 mm de diâmetro, estabilizada com 100 kg de cimento portland CEM II/A-L 32,5 R por cada m³ de areia seca, em camada de 4 cm de espessura.
Unitário | Ud |  | Descrição |  |  | Rend. | Preço unitário |  | Importância
mt01arp040c | m³ |  | Areia calcária seleccionada de britagem, de 0 a 5 mm de diâmetro. |  |  | 0.04 | 2340.42 |  | 93.62
mt08cem020a | kg |  | Cimento Portland CEM II/A-L 32,5 R, em sacos, segundo NP EN 197-1. |  |  | 4 | 10.17 |  | 40.68
mo019 | h |  | Oficial de 1ª construção. |  |  | 0.208 | 361.18 |  | 75.13
mo111 | h |  | Operário não qualificado construção. |  |  | 0.347 | 228.13 |  | 79.16
| % |  | Meios auxiliares |  |  | 2 | 288.59 |  | 5.77
| % |  | Custos indirectos |  |  | 3 | 294.36 |  | 8.83
Custo de manutenção decenal: 15,16$ nos primeiros 10 anos. | [6 empty] | Total: |  | 303.19
Referência e título da norma |  |  |  |  | Aplicabilidade (1) |  |  | Obrigatoriedade (2) |  | Sistema (3)
EN 197-1:2011 |  |  |  |  | 172012 |  |  | 172013 |  | 1+
Cimento - Parte 1: Composição, especificações e critérios de conformidade para cimentos correntes
(1) Data de entrada em aplicação da norma harmonizada e início do período de coexistência
(2) Data final do período de coexistência / entrada em vigor da marcação CE
(3) Sistema de avaliação e verificação da regularidade do desempenho