## Folha 1
RTM010 |  | m² |  | Tecto falso contínuo de painéis de aparas de madeira, sistema Heraklith "KNAUF INSULATION".
Tecto falso contínuo, situado a uma altura menor de 4 m, de painel ligeiro de lã de madeira, Heraklith Combi Lana "KNAUF INSULATION", de 600x1200 mm e 50 mm de espessura.
Unitário | Ud |  | Descrição |  |  | Rend. | Preço unitário |  | Importância
mt16vki010I | m² |  | Painel ligeiro de lã de madeira, Heraklith Combi Lana "KNAUF INSULATION", de 600x1200 mm e 50 mm de espessura, formado por aparas de madeira de 1,5 mm de diâmetro combinées com lã mineral, resistência térmica 1,157 m²°C/W, condutibilidade térmica 0,09 W/(m°C), densidade 240 kg/m³, factor de resistência à difusão do vapor de água 0,4 e Euroclasse B-s1,d0 de reacção ao fogo, segundo EN 13168, para isolamento térmico e acústico e protecção contra incêndios, em edificação. |  |  | 1 | 3904.71 |  | 3904.71
mt16vki030 | Ud |  | Fixação maciça MSP "KNAUF INSULATION" para a ancoragem de painéis Heraklith a suporte de betão, inclusive tampa. |  |  | 8.33 | 58.72 |  | 489.14
mo014 | h |  | Oficial de 1ª montador de tectos falsos. |  |  | 0.26 | 373.33 |  | 97.07
mo080 | h |  | Ajudante de montador de tectos falsos. |  |  | 0.26 | 237.56 |  | 61.77
| % |  | Meios auxiliares |  |  | 2 | 4552.69 |  | 91.05
| % |  | Custos indirectos |  |  | 3 | 4643.74 |  | 139.31
[7 empty] | Total: |  | 4783.05
Referência e título da norma |  |  |  |  | Aplicabilidade (1) |  |  | Obrigatoriedade (2) |  | Sistema (3)
EN 13168:2012 |  |  |  |  | 192013 |  |  | 192013
Produtos de isolamento térmico para aplicação em edifícios - Produtos manufaturados de lã de madeira (WW) - Especificação
(1) Data de entrada em aplicação da norma harmonizada e início do período de coexistência
(2) Data final do período de coexistência / entrada em vigor da marcação CE
(3) Sistema de avaliação e verificação da regularidade do desempenho