## Folha 1
UPT010 | m² |  | Revestimento de tanque de piscina com mosaico.
Revestimento de mosaico de vidro, série lisa, várias cores, formado por pastilhas de 30x30x6 mm, em tanques de piscina.
Unitário |  | Ud |  | Descrição |  | Rend. | Preço unitário |  | Importância
mt19aaa010b |  | m² |  | Mosaico de vidro, série lisa, várias cores, formado por pastilhas de 30x30x6 mm, montadas sobre peças de malha de 299x299 mm. |  | 1 | 2104.49 |  | 2104.49
mt08aaa010a |  | m³ |  | Água. |  | 0.006 | 178.07 |  | 1.07
mt01arg005a |  | t |  | Areia de pedreira, para argamassa preparada em obra. |  | 0.044 | 1886.54 |  | 83.01
mt08cem000m |  | kg |  | Cimento cinzento em sacos. |  | 13.5 | 15.82 |  | 213.57
mt08adt010 |  | kg |  | Aditivo hidrófugo para impermeabilização de argamassas ou betões. |  | 0.27 | 142.45 |  | 38.46
mt47pre010 |  | Ud |  | Material complementar para revestimento de piscinas. |  | 1 | 114.79 |  | 114.79
mt09mcr021r |  | kg |  | Cimento cola melhorado, C2 TE, com deslizamento reduzido e tempo de colocação ampliado, segundo NP EN 12004, cor branca. |  | 4 | 79.54 |  | 318.16
mt09mcr080a |  | kg |  | Argamassa de juntas de resinas reactivas RG, para junta aberta entre 3 e 15 mm, segundo EN 13888. |  | 0.5 | 1157.47 |  | 578.74
mq06hor010 |  | h |  | Betoneira. |  | 0.021 | 140.94 |  | 2.96
mo024 |  | h |  | Oficial de 1ª ladrilhador (azulejador). |  | 0.375 | 414.41 |  | 155.4
mo062 |  | h |  | Ajudante de ladrilhador (azulejador). |  | 0.647 | 261.72 |  | 169.33
|  | % |  | Custos directos complementares |  | 3 | 3779.98 |  | 113.4
Custo de manutenção decenal: 350,40$ nos primeiros 10 anos. | [6 empty] | Total: |  | 3893.38
Referência e título da norma |  |  |  |  | Aplicabilidade (1) |  |  | Obrigatoriedade (2) |  | Sistema (3)
EN 12004:2007+A1:2012 |  |  |  |  | 142013 |  |  | 172013 |  | 3
Colas para ladrilhos - Requisitos, avaliação da conformidade, classificação e designação
(1) Data de entrada em aplicação da norma harmonizada e início do período de coexistência
(2) Data final do período de coexistência / entrada em vigor da marcação CE
(3) Sistema de avaliação e verificação da regularidade do desempenho