## Folha 1
NAD010 |  |  | m² | Isolamento sob laje com lãs minerais.
Isolamento térmico sob laje formado por painel rígido de lã mineral, segundo EN 13162, não revestido, de 30 mm de espessura, resistência térmica 0,85 m²°C/W, condutibilidade térmica 0,034 W/(m°C), fixado mecanicamente.
Unitário | Ud | Descrição |  |  |  | Rend. |  | Preço unitário | Importância
mt16lra020mp | m² | Painel rígido de lã mineral, segundo EN 13162, não revestido, de 30 mm de espessura, resistência térmica 0,85 m²°C/W, condutibilidade térmica 0,034 W/(m°C). |  |  |  | 1.05 |  | 703.71 | 738.9
mt16aaa021a | Ud | Bucha de expansão e prego de polipropileno, com aro de estanquidade, para fixação mecânica de painéis isolantes. |  |  |  | 3 |  | 12 | 36
mo054 | h | Oficial de 1ª montador de isolamentos. |  |  |  | 0.148 |  | 428.35 | 63.4
mo101 | h | Ajudante de montador de isolamentos. |  |  |  | 0.148 |  | 261.72 | 38.73
| % | Custos directos complementares |  |  |  | 2 |  | 877.03 | 17.54
Custo de manutenção decenal: 17,89$ nos primeiros 10 anos. | [7 empty] | Total: | 894.57
Referência e título da norma |  |  |  |  | Aplicabilidade(a) |  | Obrigatoriedade(b) |  |  | Sistema(c)
EN 13162:2012 |  |  |  |  | 192013 |  | 192013
Produtos de isolamento térmico para aplicação em edifícios - Produtos manufaturados de lã mineral (MW) - Especificação Especificação
(a) Data de entrada em aplicação da norma harmonizada e início do período de coexistência
(b) Data final do período de coexistência / entrada em vigor da marcação CE
(c) Sistema de avaliação e verificação da regularidade do desempenho