## Folha 1
NAQ030 | m² |  | Isolamento térmico pelo interior de coberturas inclinadas sobre espaço não habitável.
Isolamento térmico pelo interior de coberturas inclinadas sobre espaço não habitável, formado por painel rígido de poliestireno expandido, de superfície lisa e bordo lateral macho-fêmea, de 30 mm de espessura, fixado com bucha de expansão e prego de polipropileno, com aro de estanquidade.
Unitário |  | Ud |  | Descrição |  | Rend. |  | Preço unitário | Importância
mt16pea010ba |  | m² |  | Painel rígido de poliestireno expandido, segundo NP EN 13163, de superfície lisa e bordo lateral macho-fêmea, de 30 mm de espessura, resistência térmica 0,8 m²°C/W, condutibilidade térmica 0,036 W/(m°C), Euroclasse E de reacção ao fogo, com código de designação EPS-EN 13163-L1-W1-T1-S1-P3-DS(N)2-BS100-CS(10)60. |  | 1.1 |  | 312.3 | 343.53
mt16aaa020hh |  | Ud |  | Fixação mecânica para painéis isolantes de poliestireno expandido, colocados directamente sobre a superfície suporte. |  | 2.5 |  | 29.77 | 74.43
mo054 |  | h |  | Oficial de 1ª montador de isolamentos. |  | 0.112 |  | 424.42 | 47.54
mo101 |  | h |  | Ajudante de montador de isolamentos. |  | 0.112 |  | 259.32 | 29.04
|  | % |  | Custos directos complementares |  | 2 |  | 494.54 | 9.89
Custo de manutenção decenal: 10,09$ nos primeiros 10 anos. | [7 empty] | Total: | 504.43
Referência e título da norma |  |  |  |  | Aplicabilidade(a) |  | Obrigatoriedade(b) |  |  | Sistema(c)
EN 13163:2012+A1:2015 |  |  |  |  | 1072015 |  | 1072016
Produtos de isolamento térmico para aplicação em edifícios — Produtos manufaturados em poliestireno expandido (EPS) — Especificação
(a) Data de entrada em aplicação da norma harmonizada e início do período de coexistência
(b) Data final do período de coexistência / entrada em vigor da marcação CE
(c) Sistema de avaliação e verificação da regularidade do desempenho