## Folha 1
RSB040 |  | m² |  | Soleira seca "KNAUF".
Soleira seca F153.es "KNAUF" Aquapanel Floor formada por placas de cimento Aquapanel Floor, de 22 mm de espessura total e painel rígido de lã mineral, de 20 mm de espessura.
Unitário | Ud |  | Descrição |  |  | Rend. | Preço unitário |  | Importância
mt18mva080 | m² |  | Filme de polietileno de 0,2 mm de espessura, para utilização como barreira de vapor. |  |  | 1.1 | 46.32 |  | 50.95
mt12psk040b | m |  | Fita perimetral de lã de rocha "KNAUF" de 12 mm de espessura e 100 mm de largura. |  |  | 1 | 325.51 |  | 325.51
mt12paf040 | l |  | Granulado base Aquapanel Floor "KNAUF". |  |  | 10 | 149.76 |  | 1497.6
mt16lra012a | m² |  | Painel rígido de lã mineral, segundo EN 13162, não revestido, de 20 mm de espessura, resistência térmica 0,45 m²°C/W, condutibilidade térmica 0,041 W/(m°C), densidade 90 kg/m³, calor específico 840 J/kgK e factor de resistência à difusão do vapor de água 1,3. |  |  | 1 | 813.2 |  | 813.2
mt12paf010a | m² |  | Placa Aquapanel Floor "KNAUF" elemento simples, de 22 mm de espessura, 600x900 mm, com alma de cimento Portland com aditivos e com bordos macho-fêmea para a colagem e/ou aparafusamento entre si. |  |  | 1 | 3921.59 |  | 3921.59
mt12paf015 | Ud |  | Lingueta de PVC, para união de placas Aquapanel Floor "KNAUF". |  |  | 7 | 15.6 |  | 109.2
mt12paf030 | kg |  | Cola Aquapanel Floor "KNAUF". |  |  | 0.07 | 2462.57 |  | 172.38
mt12pak080a | kg |  | Primário superficial Aquapanel Indoor "KNAUF". |  |  | 0.2 | 633.02 |  | 126.6
mo053 | h |  | Oficial de 1ª montador de pré-fabricados interiores. |  |  | 0.435 | 424.12 |  | 184.49
mo100 | h |  | Ajudante de montador de pré-fabricados interiores. |  |  | 0.435 | 259.13 |  | 112.72
| % |  | Meios auxiliares |  |  | 2 | 7314.24 |  | 146.28
| % |  | Custos indirectos |  |  | 3 | 7460.52 |  | 223.82
Custo de manutenção decenal: 384,22$ nos primeiros 10 anos. | [6 empty] | Total: |  | 7684.34
Referência e título da norma |  |  |  |  | Aplicabilidade (1) |  |  | Obrigatoriedade (2) |  | Sistema (3)
EN 13162:2012 |  |  |  |  | 192013 |  |  | 192013
Produtos de isolamento térmico para aplicação em edifícios - Produtos manufaturados de lã mineral (MW) - Especificação Especificação
(1) Data de entrada em aplicação da norma harmonizada e início do período de coexistência
(2) Data final do período de coexistência / entrada em vigor da marcação CE
(3) Sistema de avaliação e verificação da regularidade do desempenho