## Folha 1
EAF010 | m² | Laje aligeirada de vigotas metálicas.
Laje de 29 = 25+4 cm de altura, composta de: vigotas de aço laminado a quente EN 10025 S275JR, em perfis simples, IPE 140; abobadilha de betão, 60x20x25 cm; camada de compressão de betão armado de 4 cm de espessura, realizada com betão C25/30 (XC1(P); D12; S3; Cl 0,4) fabricado em central, e betonagem com grua, volume de betão 0,08 m³/m², aço A400 NR em zona de reforço de momentos negativos, quantidade 1,8 kg/m³, e malha electrossoldada AR42 100x300 mm de aço A500 EL, como armadura de distribuição; montagem e desmontagem do sistema de cofragem. O preço inclui a elaboração da armadura (corte, dobragem e moldagem de elementos) no estaleiro da obra, a montagem no lugar definitivo da sua colocação em obra, as soldaduras, os cortes, os desperdícios, as peças especiais, os casquilhos e os elementos auxiliares de montagem.
Unitário |  |  | Ud | Descrição |  | Rend. |  | Preço unitário | Importância
mt08evm010 |  |  | m² | Sistema de cofragem parcial de madeira, recuperável, para execução de maciços de apoios em lajes de vigotas metálicas e abobadilhas, devidamente escorada, amortizável em 50 utilizações, até 4,5 m de altura. |  | 0.1 |  | 3228.27 | 322.83
mt07bho010d |  |  | Ud | Abobadilha de betão, 60x20x25 cm. Inclusive peças especiais. |  | 7.5 |  | 122.47 | 918.53
mt07ala010deb |  |  | kg | Aço laminado EN 10025 S275JR, em perfis laminados a quente, peças simples, para aplicações estruturais, acabamento com primário antioxidante. Trabalhado e montado em oficina, para colocar com ligações soldadas em obra. |  | 21.285 |  | 221.31 | 4710.58
mt07aco040e |  |  | kg | Aço em varões nervurados, A400 NR, fornecido em obra em varões sem elaborar, de vários diâmetros. |  | 1.8 |  | 188.69 | 339.64
mt08var050 |  |  | kg | Arame galvanizado para atar, de 1,30 mm de diâmetro. |  | 0.022 |  | 193.69 | 4.26
mt07ame020ddc |  |  | m² | Malha electrossoldada AR42 100x300 mm, com arames longitudinais de 4,2 mm de diâmetro e arames transversais de 4,2 mm de diâmetro, aço A500 EL. |  | 1.1 |  | 374.42 | 411.86
mt10haf020jgngc |  |  | m³ | Betão C25/30 (XC1(P); D12; S3; Cl 0,4), fabricado em central, segundo NP EN 206. |  | 0.08 |  | 13857 | 1108.56
mq08sol010 |  |  | h | Equipamento de oxicorte, com acetileno como combustível e oxigénio como comburente. |  | 0.01 |  | 791.92 | 7.92
mq08sol020 |  |  | h | Equipamentos e elementos auxiliares para soldadura eléctrica. |  | 0.015 |  | 328.5 | 4.93
mo047 |  |  | h | Oficial de 1ª montador de estruturas metálicas. |  | 0.306 |  | 647.55 | 198.15
mo094 |  |  | h | Ajudante de montador de estruturas metálicas. |  | 0.306 |  | 414.89 | 126.96
mo044 |  |  | h | Oficial de 1ª cofrador. |  | 0.066 |  | 647.55 | 42.74
mo091 |  |  | h | Ajudante de cofrador. |  | 0.066 |  | 414.89 | 27.38
mo043 |  |  | h | Oficial de 1ª armador de ferro. |  | 0.05 |  | 647.55 | 32.38
mo090 |  |  | h | Ajudante de armador de ferro. |  | 0.052 |  | 414.89 | 21.57
mo045 |  |  | h | Oficial de 1ª estruturista, em trabalhos de betonagem. |  | 0.029 |  | 647.55 | 18.78
mo092 |  |  | h | Ajudante de estruturista, em trabalhos de betonagem. |  | 0.115 |  | 414.89 | 47.71
|  |  | % | Custos directos complementares |  | 2 |  | 8344.78 | 166.9
Custo de manutenção decenal: 255,35$ nos primeiros 10 anos. | [7 empty] | Total: | 8511.68
Referência e título da norma |  |  |  |  | Aplicabilidade(a) |  | Obrigatoriedade(b) |  |  | Sistema(c)
EN 10025-1:2004 |  |  |  |  | 192005 |  | 192006 |  |  | 2+
Produtos laminados a quente de aços de constr ução não ligados — Parte 1: Condições técnicas gerais de fornecimento
(a) Data de entrada em aplicação da norma harmonizada
(b) Data final do período de coexistência
(c) Sistema de avaliação e verificação da regularidade do desempenho