## Folha 1
EHR015 | m² | Laje fungiforme com molde recuperável.
Laje fungiforme de betão armado com molde recuperável, horizontal, com 15% de zonas maciças, com altura livre de piso de até 3 m, altura total 30 = 25+5 cm, realizada com betão C25/30 (XC1(P); D12; S3; Cl 0,4) fabricado em central, com aditivo hidrófugo e betonagem com grua, volume 0,18 m³/m², e aço A400 NR em zona de maciços de pilares, nervuras e vigas de bordadura, quantidade 19 kg/m²; nervuras de betão "in situ" de 12 cm de espessura, entre-eixo 70 cm; molde recuperável de PVC, 64x70x25 cm; camada de compressão de 5 cm de espessura, com armadura de distribuição formada por malha electrossoldada AR76 100x300 mm de aço A500 EL; montagem e desmontagem de sistema de cofragem contínuo, com acabamento à vista com textura lisa, formado por: superfície cofrante de painéis de madeira tratada, reforçados com varões e perfis, amortizáveis em 20 utilizações; estrutura suporte horizontal de travessas metálicas e acessórios de montagem, amortizáveis em 150 utilizações e estrutura suporte vertical de escoras metálicas, amortizáveis em 150 utilizações, em zonas maciças e montagem e desmontagem de sistema de cofragem contínuo, formado por: superfície cofrante de moldes recuperáveis; estrutura suporte horizontal de porta-travessas e guias metálicas e acessórios de montagem, amortizáveis em 150 utilizações e estrutura suporte vertical de escoras metálicas, amortizáveis em 150 utilizações, em zonas aligeiradas. Inclusive arame de atar, separadores, líquido descofrante, para evitar a aderência do betão à cofragem e agente filmógeno, para a cura de betões e argamassas. O preço inclui a elaboração da armadura (corte, dobragem e moldagem de elementos) no estaleiro da obra e a montagem no lugar definitivo da sua colocação em obra, mas não inclui os pilares.
Unitário |  |  | Ud | Descrição | Rend. | Preço unitário | Importância
mt08eft035a |  |  | m² | Painel de madeira tratada, de 30 mm de espessura, reforçado com varões e perfis, para cofragem de laje fungiforme com molde recuperável, para deixar um acabamento aparente do betão. | 0.008 | 7993.2 | 63.95
mt08eva030 |  |  | m² | Estrutura suporte para cofragem recuperável, composta de: travessas metálicas e acessórios de montagem. | 0.001 | 13171.3 | 13.17
mt08eva035 |  |  | m² | Estrutura suporte para cofragem de moldes recuperáveis, composta de: porta-travessas e guias metálicas e acessórios de montagem. | 0.006 | 14720.9 | 88.33
mt50spa081a |  |  | Ud | Escora metálica telescópica, até 3 m de altura. | 0.027 | 3113.56 | 84.07
mt08cim030b |  |  | m³ | Madeira de pinho. | 0.001 | 45906 | 45.91
mt08var060 |  |  | kg | Pregos de aço de 20x100 mm. | 0.006 | 1129.89 | 6.78
mt08dba010b |  |  | l | Agente desmoldante biodegradável em fase aquosa, para betões com acabamento aparente. | 0.002 | 592.46 | 1.18
mt07cre010b |  |  | Ud | Molde recuperável de PVC, 64x70x25 cm. Inclusive peças especiais. | 0.035 | 8717 | 305.1
mt07aco020g |  |  | Ud | Separador homologado para lajes fungiformes. | 1.2 | 9.01 | 10.81
mt07aco040e |  |  | kg | Aço em varões nervurados, A400 NR, fornecido em obra em varões sem elaborar, de vários diâmetros. | 19.95 | 188.69 | 3764.37
mt08var050 |  |  | kg | Arame galvanizado para atar, de 1,30 mm de diâmetro. | 0.19 | 193.69 | 36.8
mt07ame020kkc |  |  | m² | Malha electrossoldada AR76 100x300 mm, com arames longitudinais de 7,6 mm de diâmetro e arames transversais de 6,0 mm de diâmetro, aço A500 EL. | 1.1 | 1036.47 | 1140.12
mt10haf020jgngd |  |  | m³ | Betão C25/30 (XC1(P); D12; S3; Cl 0,4), fabricado em central, com aditivo hidrófugo, segundo NP EN 206. | 0.189 | 14591.6 | 2757.8
mt08cur010a |  |  | l | Agente filmógeno, para a cura de betões e argamassas, com acabamento aparente. | 0.15 | 417.11 | 62.57
mo044 |  |  | h | Oficial de 1ª cofrador. | 0.601 | 647.55 | 389.18
mo091 |  |  | h | Ajudante de cofrador. | 0.601 | 414.89 | 249.35
mo043 |  |  | h | Oficial de 1ª armador de ferro. | 0.261 | 647.55 | 169.01
mo090 |  |  | h | Ajudante de armador de ferro. | 0.283 | 414.89 | 117.41
mo045 |  |  | h | Oficial de 1ª estruturista, em trabalhos de betonagem. | 0.046 | 647.55 | 29.79
mo092 |  |  | h | Ajudante de estruturista, em trabalhos de betonagem. | 0.188 | 414.89 | 78
|  |  | % | Custos directos complementares | 2 | 9413.7 | 188.27
Custo de manutenção decenal: 480,10$ nos primeiros 10 anos. | [5 empty] | Total: | 9601.97