## Folha 1
RSI015 | m² | Pavimento industrial, sistema MasterTop PG "MBCC de Sika".
Pavimento industrial, realizado com o sistema MasterTop 135 PG "MBCC de Sika", apto para oficinas, em interiores, constituído por massame de betão com adição de fibras de 20 cm de espessura, realizado com betão C12/15 (X0(P); D12; S3; Cl 1,0) fabricado em central e betonagem desde camião com um conteúdo de fibras sem função estrutural, fibras de polipropileno MasterFiber 022 "MBCC de Sika" de 0,6 kg/m³, espalhamento e vibração manual através de régua vibradora; aplicação sobre o betão fresco de camada de desgaste de 10 mm de espessura de argamassa fluida de presa rápida, MasterTop 135 PG "MBCC de Sika", CT - C60 - F10 - A6, segundo EN 13813, cor cinzento (20 kg/m²) e acabamento superficial através de afagamento e polimento mecânicos. O preço não inclui a sub-base nem a execução e a vedação das juntas.
Unitário |  | Ud | Descrição |  | Rend. |  | Preço unitário | Importância
mt10hmf020yb |  | m³ | Betão simples C12/15 (X0(P); D12; S3; Cl 1,0), fabricado em central, segundo NP EN 206. |  | 0.21 |  | 12176.3 | 2557.02
mt08frb010a |  | kg | Fibras de polipropileno MasterFiber 022 "MBCC de Sika", de 12 mm de comprimento e de entre 31 e 35 microns de diâmetro, segundo NP EN 14889-2, para prevenir fissuras por retracção em elementos de betão. |  | 0.12 |  | 326.7 | 39.2
mt09bnc015d |  | kg | Argamassa fluida de presa rápida, MasterTop 135 PG "MBCC de Sika", CT - C60 - F10 - A6, segundo EN 13813, cor cinzento, composta de cimento e aditivos, com resistência aos sulfatos, aos álcalis e à água do mar e uma resistência à abrasão segundo o método de Böhme EN 13892-3 de 6 cm³ / 50 cm². |  | 20 |  | 127.84 | 2556.8
mq04dua020b |  | h | Dumper de descarga frontal de 2 t de carga útil. |  | 0.038 |  | 996.07 | 37.85
mq06vib020 |  | h | Régua vibradora de 3 m. |  | 0.032 |  | 501.79 | 16.06
mq06fra010 |  | h | Talocha mecânica de betão. |  | 0.25 |  | 544.77 | 136.19
mq06pym020 |  | h | Misturadora-bombeadora para argamassas autonivelantes. |  | 0.2 |  | 1047.07 | 209.41
mq06aca030 |  | h | Polidora para pavimentos de betão, composta por pratos giratórios aos que se acoplam uma série de mós abrasivas diamantadas, refrigeradas com água, com sistema de aspiração. |  | 0.2 |  | 1360.17 | 272.03
mo121 |  | h | Oficial de 1ª aplicador de pavimentos industriais. |  | 0.997 |  | 622.24 | 620.37
mo122 |  | h | Ajudante de aplicador de pavimentos industriais. |  | 0.997 |  | 398.94 | 397.74
|  | % | Custos directos complementares |  | 2 |  | 6842.67 | 136.85
Custo de manutenção decenal: 3.908,53$ nos primeiros 10 anos. | [6 empty] | Total: | 6979.52
Referência e título da norma |  |  |  | Aplicabilidade(a) |  | Obrigatoriedade(b) |  |  | Sistema(c)
EN 14889-2:2006 |  |  |  | 162007 |  | 162008 |  |  | 1/3
Fibras para betão — Parte 2: Fibras poliméricas — Definições, especificações e conformidade
EN 13813:2002 |  |  |  | 182003 |  | 182004 |  |  | 1/3/4
Revestimentos contínuos para pavimentos — Materiais — Especificações e requisitos
(a) Data de entrada em aplicação da norma harmonizada
(b) Data final do período de coexistência
(c) Sistema de avaliação e verificação da regularidade do desempenho