## Folha 1
AUZ016 | m | Vala drenante em perímetro de muro em contacto com o terreno, com agregados reciclados.
Vala drenante em perímetro de muro em contacto com o terreno, de 45 cm de altura e 70 cm de largura, com uma pendente mínima de 0,50%, para captação das águas que se filtram através da superfície do terreno, colocando-se no fundo um tubo ranhurado de PVC de parede dupla, a exterior corrugada e a interior lisa, cor telha RAL 8023, com ranhurado ao longo de um arco de 220° no vale do corrugado, para drenagem, rigidez anelar nominal 4 kN/m², de 200 mm de diâmetro nominal, 182,4 mm de diâmetro interior, segundo NP EN 13476-1, comprimento nominal 6 m, união por copa com junta elástica de EPDM, colocado sobre base de betão simples C20/25 (X0(P); D25; S2; Cl 1,0), de 10 cm de espessura, em forma de meia cana para colocar o tubo e formar as pendentes, com enchimento de 25 cm a cada lado do tubo e enchimento superior de 25 cm por cima da geratriz superior do tubo com agregado reciclado de betão de 40 a 80 mm de diâmetro, tudo envolto num geotêxtil não tecido composto por fibras de poliéster entrelaçadas, com uma resistência à tracção longitudinal de 1,63 kN/m, uma resistência à tracção transversal de 2,08 kN/m, uma abertura de cone ao ensaio de perfuração dinâmica segundo NP EN ISO 13433 inferior a 27 mm, resistência CBR ao punçoamento 0,4 kN e uma massa superficial de 200 g/m². Inclusive lubrificante para montagem. O preço não inclui a escavação nem o enchimento principal.
Unitário |  | Ud | Descrição |  | Rend. |  | Preço unitário | Importância
mt10hmf020Da |  | m³ | Betão simples C20/25 (X0(P); D25; S2; Cl 1,0), fabricado em central, segundo NP EN 206. |  | 0.066 |  | 12437 | 820.84
mt11tdv015g |  | m | Tubo ranhurado de PVC de parede dupla, a exterior corrugada e a interior lisa, cor telha RAL 8023, com ranhurado ao longo de um arco de 220° no vale do corrugado, para drenagem, rigidez anelar nominal 4 kN/m², de 200 mm de diâmetro nominal, 182,4 mm de diâmetro interior, segundo NP EN 13476-1, comprimento nominal 6 m, união por copa com junta elástica de EPDM. |  | 1.02 |  | 2806.62 | 2862.75
mt11ade100a |  | kg | Lubrificante para união através de junta elástica de tubos e acessórios. |  | 0.005 |  | 3397.64 | 16.99
mt01aro010h |  | t | Agregado reciclado de betão, de granulometria compreendida entre 40 e 80 mm, fornecido através de camião. |  | 0.659 |  | 1112.88 | 733.39
mt14gsa020ce |  | m² | Geotêxtil não tecido composto por fibras de poliéster entrelaçadas, com uma resistência à tracção longitudinal de 1,63 kN/m, uma resistência à tracção transversal de 2,08 kN/m, uma abertura de cone ao ensaio de perfuração dinâmica segundo NP EN ISO 13433 inferior a 27 mm, resistência CBR ao punçoamento 0,4 kN e uma massa superficial de 200 g/m², segundo EN 13252. |  | 2.53 |  | 149.77 | 378.92
mq04dua020b |  | h | Dumper de descarga frontal de 2 t de carga útil. |  | 0.033 |  | 991.12 | 32.71
mq02rop020 |  | h | Apiloador (Saltitão) de condução manual, de 80 kg, com placa de 30x30 cm. |  | 0.066 |  | 374.21 | 24.7
mo020 |  | h | Oficial de 1ª construção. |  | 0.189 |  | 622.24 | 117.6
mo112 |  | h | Operário especializado construção. |  | 0.441 |  | 390.16 | 172.06
|  | % | Custos directos complementares |  | 2 |  | 5159.96 | 103.2
Custo de manutenção decenal: 157,89$ nos primeiros 10 anos. | [6 empty] | Total: | 5263.16
Referência e título da norma |  |  |  | Aplicabilidade(a) |  | Obrigatoriedade(b) |  |  | Sistema(c)
EN 13252:2016 |  |  |  | 1032020 |  | 1032020 |  |  | 2+/4
Geotêxteis e produtos relacionados — Características requeridas para a utilização em sistemas de drenagem
(a) Data de entrada em aplicação da norma harmonizada
(b) Data final do período de coexistência
(c) Sistema de avaliação e verificação da regularidade do desempenho