## Folha 1
MFR010 | m² |  | Pavimento rígido.
Pavimento rígido para tráfego pesado T2 sobre solo de fundação E3, composto de camada de 15 cm de espessura de betão magro vibrado, resistência 15 MPa e camada de 23 cm de espessura de HF-4,5.
Unitário |  | Ud |  | Descrição | Rend. | Preço unitário | Importância
mt10hfc010a |  | m³ |  | Betão HF-4,5, resistência à flexão composta (flexão-tracção) a vinte e oito dias de 4,5 MPa, com cimento de classe resistente 32,5 N, quantidade de cimento >= 300 kg/m³ de betão fresco, relação ponderal de água/cimento (a/c) <= 0,46, tamanho máximo do agregado grosso < 40 mm, coeficiente de Los Angeles do agregado grosso < 35, fabricado em central, segundo PG-3. | 0.23 | 17275.9 | 3973.46
mt47acp030b |  | kg |  | Varões de união de aço A500 NR, de 12 mm de diâmetro e 80 cm de comprimento, para juntas longitudinais em pavimentos de betão. | 0.211 | 122.84 | 25.92
mt47acp020a |  | kg |  | Passadores de aço EN 10025 S275JR, em varões lisos de 25 mm de diâmetro e 50 cm de comprimento, com produto antiaderente ao betão, para juntas transversais em pavimentos de betão. | 0.583 | 130 | 75.79
mt47acp040a |  | m |  | Cordão sintético e massa bicomponente de alcatrão, para vedação de juntas em pavimentos de betão. | 0.361 | 539.49 | 194.76
mt08cur020a |  | l |  | Agente filmógeno, para a cura de betões e argamassas. | 0.25 | 202.49 | 50.62
mq04tkt030 |  | m³·km |  | Transporte de betão. | 15.18 | 28.06 | 425.95
mq11phc010 |  | h |  | Pavimentadora de cofragens deslizantes, com equipamento de inserção de armaduras de continuidade, colocação, vibração, nivelamento e afagagem de pavimentos de betão. | 0.01 | 35571.8 | 355.72
mq11phc020 |  | h |  | Texturador/ranhurador de pavimentos de betão. | 0.002 | 2266.41 | 4.53
mq11phc030 |  | h |  | Pulverizador de produto filmógeno para cura de pavimentos de betão. | 0.004 | 1942.63 | 7.77
mq06cor020 |  | h |  | Equipamento para corte de juntas em massames de betão. | 0.397 | 1025.28 | 407.04
mo041 |  | h |  | Oficial de 1ª construção de obra civil. | 0.029 | 627.12 | 18.19
mo087 |  | h |  | Ajudante de construção de obra civil. | 0.029 | 402.07 | 11.66
|  | % |  | Custos directos complementares | 2 | 5551.41 | 111.03
Custo de manutenção decenal: 2.661,35$ nos primeiros 10 anos. | [5 empty] | Total: | 5662.44