## Folha 1
HRP020 | m | Capeamento de betão polímero.
Capeamento de betão polímero de superfície polida, com um ângulo de inclinação de 10°, cor branco, desenho de uma água, de 400x25 mm, com pingadeira, para revestimento de muros, ancoragem metálica de aço inoxidável e brita aderida à superfície na sua face inferior; colocação com cimento cola flexível e de grande aderência, C2 S2 sobre uma camada de regularização de argamassa de cimento, confeccionada em obra, com aditivo hidrófugo, dosificação 1:3, sobre a que se introduz as ancoragens metálicas; e vedação das juntas entre peças e, se for o caso, das uniões com os muros com massa de poliuretano, com aplicação prévia do primário.
Unitário |  | Ud | Descrição |  | Rend. |  | Preço unitário | Importância
mt08aaa010a |  | m³ | Água. |  | 0.006 |  | 193.69 | 1.16
mt01arg005a |  | t | Areia de pedreira, para argamassa preparada em obra. |  | 0.01 |  | 2085.8 | 20.86
mt08cem000m |  | kg | Cimento cinzento em sacos. |  | 3.15 |  | 17.22 | 54.24
mt08adt010 |  | kg | Aditivo hidrófugo para impermeabilização de argamassas ou betões. |  | 0.063 |  | 154.95 | 9.76
mt20wwa040 |  | kg | Cimento cola flexível e de grande aderência, C2 S2, segundo NP EN 12004. |  | 2.4 |  | 80.86 | 194.06
mt20aho010fh |  | m | Capeamento de betão polímero de superfície polida, com um ângulo de inclinação de 10°, cor branco, desenho de uma água, de 400x25 mm, com pingadeira, para revestimento de muros, ancoragem metálica de aço inoxidável e brita aderida à superfície na sua face inferior, fornecido em peças de até 1,3 m de comprimento. |  | 1.05 |  | 6609.89 | 6940.38
mt20wwa025 |  | m | Perfil de espuma de polietileno, de 6 mm de diâmetro, para enchimento de juntas. |  | 4 |  | 63.07 | 252.28
mt20wwa035 |  | Ud | Cartucho de 250 cm³ de primário para massas. |  | 0.041 |  | 865.2 | 35.47
mt20wwa030 |  | Ud | Cartucho de 310 cm³ de massa de poliuretano impermeável. |  | 0.082 |  | 1183.79 | 97.07
mq06hor010 |  | h | Betoneira eléctrica com uma capacidade de amassadura de 160 l. |  | 0.005 |  | 330.99 | 1.65
mo020 |  | h | Oficial de 1ª construção. |  | 0.241 |  | 622.24 | 149.96
mo113 |  | h | Operário não qualificado construção. |  | 0.305 |  | 383.87 | 117.08
|  | % | Custos directos complementares |  | 2 |  | 7873.97 | 157.48
Custo de manutenção decenal: 562,20$ nos primeiros 10 anos. | [6 empty] | Total: | 8031.45
Referência e título da norma |  |  |  | Aplicabilidade(a) |  | Obrigatoriedade(b) |  |  | Sistema(c)
EN 12004:2007+A1:2012 |  |  |  | 142013 |  | 172013 |  |  | 1/3/4
Colas para ladrilhos — Requisitos, avaliação da conformidade, classificação e designação
(a) Data de entrada em aplicação da norma harmonizada
(b) Data final do período de coexistência
(c) Sistema de avaliação e verificação da regularidade do desempenho