## Folha 1
LVS030 | m² |  | Vidro laminado de segurança, anti-bala.
Vidro laminado de segurança, anti-bala, de 13 mm de espessura, incolor, classe de resistência BR1-S, segundo EN 1063, fixado sobre caixilharia com cunhagem através de calços de apoio perimetrais e laterais, vedação a frio com silicone sintético incolor (não acrílico), compatível com o material suporte.
Unitário |  | Ud |  | Descrição |  | Rend. |  | Preço unitário | Importância
mt21ves030aa |  | m² |  | Vidro laminado de segurança, anti-bala, de 13 mm de espessura, incolor, classe de resistência BR1-S, segundo EN 1063. Segundo NP EN ISO 12543-2 e EN 14449. |  | 1.006 |  | 54292.6 | 54618.3
mt21vva015a |  | Ud |  | Cartucho de 310 ml de silicone neutro, incolor, dureza Shore A aproximada de 23, segundo EN ISO 868 e recuperação elástica >=80%, segundo EN ISO 7389. |  | 0.29 |  | 943.01 | 273.47
mt21vva021 |  | Ud |  | Material auxiliar para a colocação de vidros. |  | 1 |  | 205.87 | 205.87
mo055 |  | h |  | Oficial de 1ª vidraceiro. |  | 0.573 |  | 667.36 | 382.4
mo110 |  | h |  | Ajudante de vidraceiro. |  | 0.573 |  | 427.52 | 244.97
|  | % |  | Custos directos complementares |  | 2 |  | 55725.1 | 1114.5
Custo de manutenção decenal: 6.252,35$ nos primeiros 10 anos. | [7 empty] | Total: | 56839.6
Referência e título da norma |  |  |  |  | Aplicabilidade(a) |  | Obrigatoriedade(b) |  |  | Sistema(c)
EN 14449:2005 |  |  |  |  | 132006 |  | 132007 |  |  | 1/3/4
Vidro na constr ução — Vidro laminado e vidro laminado de segurança — Avaliação da conformidade/Norma de produto
EN 14449:2005/AC:2005 |  |  |  |  | 162006 |  | 162006
(a) Data de entrada em aplicação da norma harmonizada
(b) Data final do período de coexistência
(c) Sistema de avaliação e verificação da regularidade do desempenho