## Folha 1
NGU010 | m² |  | Camada separadora em coberturas planas: geotêxtil não tecido.
Camada separadora em coberturas planas: geotêxtil não tecido sintético, termosoldado, de polipropileno, com uma resistência à tracção longitudinal de 6,5 kN/m, uma abertura de cone ao ensaio de perfuração dinâmica segundo NP EN ISO 13433 inferior a 90 mm, resistência CBR ao punçoamento 40 kN e uma massa superficial de 90 g/m². Colocação em obra: com sobreposições, directamente sob a impermeabilização.
Unitário |  | Ud |  | Descrição |  | Rend. |  | Preço unitário | Importância
mt14gso010aa |  | m² |  | Geotêxtil não tecido sintético, termosoldado, de polipropileno, com uma resistência à tracção longitudinal de 6,5 kN/m, uma abertura de cone ao ensaio de perfuração dinâmica segundo NP EN ISO 13433 inferior a 90 mm, resistência CBR ao punçoamento 40 kN e uma massa superficial de 90 g/m², segundo EN 13252. |  | 1.1 |  | 134.9 | 148.39
mo029 |  | h |  | Oficial de 1ª aplicador de lâminas impermeabilizantes. |  | 0.023 |  | 622.24 | 14.31
mo067 |  | h |  | Ajudante de aplicador de lâminas impermeabilizantes. |  | 0.046 |  | 398.94 | 18.35
|  | % |  | Custos directos complementares |  | 2 |  | 181.05 | 3.62
Custo de manutenção decenal: 9,23$ nos primeiros 10 anos. | [7 empty] | Total: | 184.67
Referência e título da norma |  |  |  |  | Aplicabilidade(a) |  | Obrigatoriedade(b) |  |  | Sistema(c)
EN 13252:2016 |  |  |  |  | 1032020 |  | 1032020 |  |  | 2+/4
Geotêxteis e produtos relacionados — Características requeridas para a utilização em sistemas de drenagem
(a) Data de entrada em aplicação da norma harmonizada
(b) Data final do período de coexistência
(c) Sistema de avaliação e verificação da regularidade do desempenho