## Folha 1
QCG010 | m² |  | Formação de pendentes em cobertura plana.
Formação de pendentes com guias de rincões, laroz e juntas com mestras de tijolo cerâmico furado duplo e camada de argila expandida, descarregada a seco e consolidada na superfície com leitada de cimento, proporcionando uma resistência à compressão de 1 MPa e com uma condutibilidade térmica de 0,087 W/(m°C), com espessura média de 10 cm; com camada de regularização de argamassa de cimento, confeccionada em obra, dosificação 1:6 de 4 cm de espessura, acabamento afagado, em coberturas planas, com uma pendente do 1% ao 5%.
Unitário |  | Ud |  | Descrição |  | Rend. |  | Preço unitário | Importância
mt04lpt010c |  | Ud |  | Tijolo cerâmico furado duplo, para revestir, 30x20x9 cm, para utilização em alvenaria protegida (peça P), densidade 746 kg/m³, segundo NP EN 771-1. |  | 3 |  | 34.05 | 102.15
mt01arl030a |  | m³ |  | Argila expandida, fornecida em sacos, segundo NP EN 13055-1. |  | 0.1 |  | 16907 | 1690.7
mt09lec020b |  | m³ |  | Leitada de cimento CEM II/B-L 32,5 N 1/3. |  | 0.01 |  | 14680.4 | 146.8
mt16pea020b |  | m² |  | Painel rígido de poliestireno expandido, segundo NP EN 13163, bordo lateral recto, de 20 mm de espessura, resistência térmica 0,55 m²°C/W, condutibilidade térmica 0,036 W/(m°C), para junta de dilatação. |  | 0.01 |  | 218.94 | 2.19
mt08aaa010a |  | m³ |  | Água. |  | 0.008 |  | 195.56 | 1.56
mt01arg005a |  | t |  | Areia de pedreira, para argamassa preparada em obra. |  | 0.065 |  | 2106.19 | 136.9
mt08cem000m |  | kg |  | Cimento cinzento em sacos. |  | 10 |  | 17.38 | 173.8
mq06hor010 |  | h |  | Betoneira eléctrica com uma capacidade de amassadura de 160 l. |  | 0.028 |  | 334.11 | 9.36
mo020 |  | h |  | Oficial de 1ª construção. |  | 0.103 |  | 654.61 | 67.42
mo113 |  | h |  | Operário não qualificado construção. |  | 0.47 |  | 403.83 | 189.8
|  | % |  | Custos directos complementares |  | 2 |  | 2520.68 | 50.41
Custo de manutenção decenal: 848,46$ nos primeiros 10 anos. | [7 empty] | Total: | 2571.09
Referência e título da norma |  |  |  |  | Aplicabilidade(a) |  | Obrigatoriedade(b) |  |  | Sistema(c)
EN 771-1:2011+A1:2015 |  |  |  |  | 1062020 |  | 1062020 |  |  | 2+/4
Especificações para unidades de alvenaria — Parte 1: Tijolos cerâmicos para alvenaria
EN 13055-1:2002 |  |  |  |  | 132003 |  | 162004
Agregados leves — Parte 1: Agregados leves para betão, argamassas e caldas de injecção
EN 13055-1:2002/AC:2004 |  |  |  |  | 112010 |  | 112010
EN 13163:2012+A1:2015 |  |  |  |  | 1072020 |  | 1072020 |  |  | 1/3/4
Produtos de isolamento térmico para aplicação em edifícios — Produtos manufaturados em poliestireno expandido (EPS) — Especificação
(a) Data de entrada em aplicação da norma harmonizada
(b) Data final do período de coexistência
(c) Sistema de avaliação e verificação da regularidade do desempenho