## Folha 1
QRL010 | m |  | Laroz metálico.
Formação de laroz com prancha de zinco de 0,60 mm de espessura e 650 mm de desenvolvimento, pré-formada, sobre murete duplo de 9 cm de espessura cada um, de tijolos cerâmicos furados de 30x20x9 cm, assentes com argamassa de cimento, confeccionada em obra, dosificação 1:6 e maciçamento com argamassa de cimento, confeccionada em obra, dosificação 1:6. Incluindo peças especiais, sobreposições, fixações, ligações a tubos de queda e junta de estanquidade.
Unitário |  | Ud |  | Descrição |  | Rend. |  | Preço unitário | Importância
mt13vaz010b |  | m |  | Prancha de zinco de 0,6 mm de espessura e 650 mm de desenvolvimento, pré-formada. |  | 1.1 |  | 2466.07 | 2712.68
mt04lpt010c |  | Ud |  | Tijolo cerâmico furado duplo, para revestir, 30x20x9 cm, para utilização em alvenaria protegida (peça P), densidade 746 kg/m³, segundo NP EN 771-1. |  | 14 |  | 33.7 | 471.8
mt08aaa010a |  | m³ |  | Água. |  | 0.006 |  | 193.69 | 1.16
mt01arg005a |  | t |  | Areia de pedreira, para argamassa preparada em obra. |  | 0.044 |  | 2085.8 | 91.78
mt08cem000m |  | kg |  | Cimento cinzento em sacos. |  | 6.75 |  | 17.22 | 116.24
mq06hor010 |  | h |  | Betoneira eléctrica com uma capacidade de amassadura de 160 l. |  | 0.019 |  | 330.99 | 6.29
mo020 |  | h |  | Oficial de 1ª construção. |  | 0.82 |  | 622.24 | 510.24
mo077 |  | h |  | Ajudante de construção. |  | 0.573 |  | 398.94 | 228.59
mo113 |  | h |  | Operário não qualificado construção. |  | 0.658 |  | 383.87 | 252.59
|  | % |  | Custos directos complementares |  | 2 |  | 4391.37 | 87.83
Custo de manutenção decenal: 1.657,30$ nos primeiros 10 anos. | [7 empty] | Total: | 4479.2
Referência e título da norma |  |  |  |  | Aplicabilidade(a) |  | Obrigatoriedade(b) |  |  | Sistema(c)
EN 771-1:2011+A1:2015 |  |  |  |  | 1062020 |  | 1062020 |  |  | 2+/4
Especificações para unidades de alvenaria — Parte 1: Tijolos cerâmicos para alvenaria
(a) Data de entrada em aplicação da norma harmonizada
(b) Data final do período de coexistência
(c) Sistema de avaliação e verificação da regularidade do desempenho