## Folha 1
RBI010 | m² |  | Revestimento contínuo de paramentos com microargamassa de cal.
Revestimento contínuo de paramentos com microargamassa, de 3 a 4 mm de espessura, realizado sobre superfície não absorvente. PRIMÁRIO: à base de copolímeros acrílicos e vinílicos em emulsão aquosa, sem diluir. CAMADA BASE: microargamassa de cal, composta por cal hidráulica natural, tipo NHL 5, segundo NP EN 459-1 e inertes seleccionados com granulometria de até 600 microns, cor branca, com resina acrílica, em duas camadas, (0,5 kg/m² cada camada). CAMADA DECORATIVA: microargamassa de cal, composta por cal hidráulica natural, tipo NHL 5, segundo NP EN 459-1 e inertes seleccionados com granulometria de até 100 microns, cor a escolher, com resina acrílica, numa camada, (0,1 kg/m²). CAMADA DE VEDAÇÃO: primário à base de copolímeros acrílicos em emulsão aquosa, sem diluir e duas demãos de verniz de poliuretano alifático monocomponente. O preço não inclui a superfície suporte.
Unitário |  | Ud |  | Descrição |  | Rend. |  | Preço unitário | Importância
mt28mcn031a |  | l |  | Primário à base de copolímeros acrílicos e vinílicos em emulsão aquosa, sem diluir, para regularizar a porosidade e melhorar a aderência dos suportes não absorventes, para aplicar com rolo. |  | 0.1 |  | 1185.93 | 118.59
mt28mcn040a |  | kg |  | Microargamassa de cal, composta por cal hidráulica natural, tipo NHL 5, segundo NP EN 459-1 e inertes seleccionados com granulometria de até 600 microns, cor branca, densidade 1200 kg/m³, resistência à compressão 5 N/mm², sem compostos orgânicos voláteis (COV), fornecida em sacos, segundo EN 13813. |  | 1 |  | 390.6 | 390.6
mt28mcn050a |  | l |  | Resina acrílica em base aquosa. |  | 0.385 |  | 1129.45 | 434.84
mt28mcn040d |  | kg |  | Microargamassa de cal, composta por cal hidráulica natural, tipo NHL 5, segundo NP EN 459-1 e inertes seleccionados com granulometria de até 100 microns, cor a escolher, densidade 800 kg/m³, resistência à compressão 5 N/mm², sem compostos orgânicos voláteis (COV), fornecida em sacos, segundo EN 13813. |  | 0.1 |  | 1490.25 | 149.03
mt28mcn030a |  | l |  | Primário à base de copolímeros acrílicos em emulsão aquosa, sem diluir, para regularizar a porosidade e melhorar a aderência dos suportes absorventes, para aplicar com rolo. |  | 0.1 |  | 1129.45 | 112.95
mt28mcn060a |  | l |  | Verniz de poliuretano alifático monocomponente, sem compostos orgânicos voláteis (COV). |  | 0.2 |  | 8972.87 | 1794.57
mo020 |  | h |  | Oficial de 1ª construção. |  | 0.802 |  | 622.24 | 499.04
mo113 |  | h |  | Operário não qualificado construção. |  | 1.432 |  | 383.87 | 549.7
|  | % |  | Custos directos complementares |  | 2 |  | 4049.32 | 80.99
Custo de manutenção decenal: 842,58$ nos primeiros 10 anos. | [7 empty] | Total: | 4130.31
Referência e título da norma |  |  |  |  | Aplicabilidade(a) |  | Obrigatoriedade(b) |  |  | Sistema(c)
EN 13813:2002 |  |  |  |  | 182003 |  | 182004 |  |  | 1/3/4
Revestimentos contínuos para pavimentos — Materiais — Especificações e requisitos
(a) Data de entrada em aplicação da norma harmonizada
(b) Data final do período de coexistência
(c) Sistema de avaliação e verificação da regularidade do desempenho