## Folha 1
LVS010 | m² |  | Vidro laminado de segurança.
Vidro laminado de segurança, composto por dois vidros de 5 mm de espessura unidos com um filme de polivinil butiral, de cor, de 0,38 mm de espessura, classificação de prestações 2B2, segundo EN 12600, fixado sobre caixilharia com cunhagem através de calços de apoio perimetrais e laterais, vedação a frio com silicone sintético incolor (não acrílico), compatível com o material suporte.
Unitário |  | Ud |  | Descrição |  | Rend. |  | Preço unitário | Importância
mt21ves010oc |  | m² |  | Vidro laminado de segurança, composto por dois vidros de 5 mm de espessura unidos com um filme de polivinil butiral, de cor, de 0,38 mm de espessura, classificação de prestações 2B2, segundo EN 12600. Segundo NP EN ISO 12543-2 e EN 14449 |  | 1.006 |  | 7510.63 | 7555.69
mt21vva015a |  | Ud |  | Cartucho de 310 ml de silicone neutro, incolor, dureza Shore A aproximada de 23, segundo EN ISO 868 e recuperação elástica >=80%, segundo EN ISO 7389. |  | 0.29 |  | 933.36 | 270.67
mt21vva021 |  | Ud |  | Material auxiliar para a colocação de vidros. |  | 1 |  | 203.77 | 203.77
mo055 |  | h |  | Oficial de 1ª vidraceiro. |  | 0.544 |  | 662.17 | 360.22
mo110 |  | h |  | Ajudante de vidraceiro. |  | 0.544 |  | 424.19 | 230.76
|  | % |  | Custos directos complementares |  | 2 |  | 8621.11 | 172.42
Custo de manutenção decenal: 967,29$ nos primeiros 10 anos. | [7 empty] | Total: | 8793.53
Referência e título da norma |  |  |  |  | Aplicabilidade(a) |  | Obrigatoriedade(b) |  |  | Sistema(c)
EN 14449:2005 |  |  |  |  | 132006 |  | 132007 |  |  | 1/3/4
Vidro na constr ução — Vidro laminado e vidro laminado de segurança — Avaliação da conformidade/Norma de produto
EN 14449:2005/AC:2005 |  |  |  |  | 162006 |  | 162006
(a) Data de entrada em aplicação da norma harmonizada
(b) Data final do período de coexistência
(c) Sistema de avaliação e verificação da regularidade do desempenho