## Folha 1
RIC020 | m² |  | Pintura com tinta de cal sobre paramento interior de argamassa de cal ou argamassa bastarda de cal.
Aplicação manual de duas demãos de tinta de cal, cor a escolher, a primeira demão diluída com 30 a 40% de água e a seguinte diluída com 30% de água ou não diluída, (rendimento: 0,33 l/m² cada demão); aplicação prévia de uma demão de primário granuloso translúcido, sobre paramento interior de argamassa de cal ou argamassa bastarda de cal, vertical, até 3 m de altura. O preço inclui a protecção dos elementos da envolvente que possam ser afectados durante os trabalhos e a resolução de pontos singulares.
Unitário |  | Ud |  | Descrição | Rend. | Preço unitário | Importância
mt27pci010a |  | l |  | Primário granuloso, translúcido, para melhorar a aderência de tintas ou revestimentos de cal sobre superfícies difíceis. | 0.2 | 1055.72 | 211.14
mt27pir200d |  | l |  | Tinta de cal ecológica para interior, à base de cal apagada e repousada, terras coloridas, carbonato cálcico micronizado e aditivos especiais, cor a escolher, acabamento mate, textura lisa, anti-caruncho e anti-verdete, muito permeável ao vapor de água, resistente à contaminação urbana, aos raios UV e aos gases de combustão; para aplicar com trincha, rolo ou pistola. | 0.66 | 2674.32 | 1765.05
mo038 |  | h |  | Oficial de 1ª pintor. | 0.165 | 622.24 | 102.67
mo076 |  | h |  | Ajudante de pintor. | 0.165 | 398.94 | 65.83
|  | % |  | Custos directos complementares | 2 | 2144.69 | 42.89
Custo de manutenção decenal: 4.637,67$ nos primeiros 10 anos. | [5 empty] | Total: | 2187.58