## Folha 1
RSI007 | m² | Pavimento industrial de betão tratado superficialmente com recobrimento cimentício.
Pavimento industrial, apto para caves, constituído por: massame de betão com adição de fibras de 20 cm de espessura, realizado com betão C12/15 (X0(P); D12; S3; Cl 1,0) fabricado em central e betonagem desde camião com um conteúdo de fibras sem função estrutural, fibras de vidro resistentes aos álcalis (AR) de 2 kg/m³, espalhamento e vibração manual através de régua vibradora; e aplicação sobre o betão fresco de camada de desgaste de argamassa endurecedora CT - C60 - F10 - A6, segundo EN 13813, cor cinzento (5 kg/m²), com acabamento superficial através de afagamento e polimento mecânicos. O preço não inclui a sub-base nem a execução e a vedação das juntas.
Unitário |  | Ud | Descrição |  | Rend. |  | Preço unitário | Importância
mt10hmf020yb |  | m³ | Betão simples C12/15 (X0(P); D12; S3; Cl 1,0), fabricado em central, segundo NP EN 206. |  | 0.21 |  | 12298.3 | 2582.65
mt08fic020b |  | kg | Fibras de vidro resistentes aos álcalis (AR), com um conteúdo mínimo de zircónio de 17,1%, de 13 mm de comprimento e 13,5 microns de diâmetro, com 100 filamentos por fio unidos entre si com adesivo, limite elástico 74000 N/mm², resistência à tracção 1620 MPa, para prevenir fissuras por retracção em elementos de betão, segundo NP EN 15422. |  | 0.4 |  | 1138.19 | 455.28
mt09bnc010b |  | kg | Argamassa endurecedora, CT - C60 - F10 - A6, segundo EN 13813, cor cinzento, composta de cimento, inertes seleccionados de quartzo, pigmentos orgânicos e aditivos, de baixa porosidade, com uma densidade aparente de 1330 kg/m³, com resistência aos óleos e à gasolina, uma resistência à compressão de 75000 kN/m² e uma resistência à abrasão segundo o método de Böhme EN 13892-3 de 6 cm³ / 50 cm². |  | 5 |  | 79.68 | 398.4
mq04dua020b |  | h | Dumper de descarga frontal de 2 t de carga útil. |  | 0.045 |  | 1005.46 | 45.25
mq06vib020 |  | h | Régua vibradora de 3 m. |  | 0.037 |  | 506.53 | 18.74
mq06fra010 |  | h | Talocha mecânica de betão. |  | 0.643 |  | 549.91 | 353.59
mq06aca030 |  | h | Polidora para pavimentos de betão, composta por pratos giratórios aos que se acoplam uma série de mós abrasivas diamantadas, refrigeradas com água, com sistema de aspiração. |  | 0.232 |  | 1372.98 | 318.53
mo121 |  | h | Oficial de 1ª aplicador de pavimentos industriais. |  | 0.759 |  | 627.12 | 475.98
mo122 |  | h | Ajudante de aplicador de pavimentos industriais. |  | 0.922 |  | 402.07 | 370.71
|  | % | Custos directos complementares |  | 2 |  | 5019.13 | 100.38
Custo de manutenção decenal: 2.866,93$ nos primeiros 10 anos. | [6 empty] | Total: | 5119.51
Referência e título da norma |  |  |  | Aplicabilidade(a) |  | Obrigatoriedade(b) |  |  | Sistema(c)
EN 13813:2002 |  |  |  | 182003 |  | 182004 |  |  | 1/3/4
Revestimentos contínuos para pavimentos — Materiais — Especificações e requisitos
(a) Data de entrada em aplicação da norma harmonizada
(b) Data final do período de coexistência
(c) Sistema de avaliação e verificação da regularidade do desempenho