## Folha 1
RSQ050 | m² |  | Pavimento contínuo de microargamassa de cal e cimento.
Pavimento contínuo de microargamassa, de 3 mm de espessura, realizado sobre superfície absorvente. PRIMÁRIO: à base de copolímeros acrílicos em emulsão aquosa, sem diluir. CAMADA BASE: microargamassa de cal e cimento, com um tamanho máximo do inerte de 0,3 mm, cor a escolher, com resina acrílica e pigmento, em duas camadas, (0,7 kg/m² cada camada) e malha de fibra de vidro anti-álcalis, de 2,2x2,3 mm de vão de malha, de 58 g/m² de massa superficial. CAMADA DECORATIVA: microargamassa de cal e cimento, com um tamanho máximo do inerte de 0,2 mm, cor a escolher, com resina acrílica e pigmento, (0,5 kg/m²). CAMADA DE VEDAÇÃO: primário à base de copolímeros acrílicos em emulsão aquosa e verniz aquoso de poliuretano bicomponente. O preço não inclui a superfície suporte.
Unitário |  | Ud |  | Descrição | Rend. | Preço unitário | Importância
mt28mcc006a |  | l |  | Primário à base de copolímeros acrílicos em emulsão aquosa, sem diluir, para regularizar a porosidade e melhorar a aderência dos suportes absorventes, para aplicar com rolo. | 0.1 | 1331.3 | 133.13
mt28mcc050a |  | m² |  | Malha de fibra de vidro anti-álcalis, de 2,2x2,3 mm de vão de malha, de 58 g/m² de massa superficial, para armar microargamassas. | 1.05 | 380.37 | 399.39
mt28mcc010k |  | kg |  | Microargamassa bicomponente, composto de cimento, cal, inertes seleccionados e aditivos, com um tamanho máximo do inerte de 0,3 mm, cor a escolher, como camada base, para aplicar com palustra metálica. | 1.4 | 768.67 | 1076.14
mt28mcc009a |  | l |  | Resina acrílica em base aquosa. | 0.768 | 1084.06 | 832.56
mt28mcc008 |  | Ud |  | Pigmento, para a coloração em massa de microcimento. | 0.2 | 5071.62 | 1014.32
mt28mcc010f |  | kg |  | Microargamassa bicomponente, composto de cimento, cal, inertes seleccionados e aditivos, com um tamanho máximo do inerte de 0,2 mm, cor a escolher, como camada base, para aplicar com palustra metálica. | 0.5 | 768.67 | 384.34
mt28mcc020a |  | l |  | Primário à base de copolímeros acrílicos em emulsão aquosa, como ponte de aderência entre a microargamassa e o verniz, para aplicar com trincha, rolo ou pistola. | 0.12 | 3867.11 | 464.05
mt28mcc021a |  | l |  | Verniz aquoso de poliuretano bicomponente, para aplicar com trincha, rolo ou pistola. | 0.15 | 6022.55 | 903.38
mo020 |  | h |  | Oficial de 1ª construção. | 1 | 627.12 | 627.12
mo113 |  | h |  | Operário não qualificado construção. | 1.786 | 386.89 | 690.99
|  | % |  | Custos directos complementares | 2 | 6525.42 | 130.51
Custo de manutenção decenal: 1.484,27$ nos primeiros 10 anos. | [5 empty] | Total: | 6655.93