## Folha 1
ZTA010 | Ud |  | Isolamento térmico de caixa de estore enrolável.
Reabilitação energética de fachada através da incorporação de isolamento térmico em caixa tradicional de estore enrolável, de 110 cm de comprimento, formado por painel flexível multicamada, de 1000x500x30 mm, composto por uma camada de poliestireno expandido de alta densidade, condutibilidade térmica 0,035 W/(m°C), uma camada de difusão e uma terceira camada de poliestireno expandido com partículas de grafite, de condutibilidade térmica 0,031 W/(m°C). Colocação pelo interior da face superior da caixa e pelo interior da tampa smovível, com painel flexível. Inclusive espuma de poliuretano para vedar tanto a zona de encontro entre o perímetro do painel e as faces interiores da caixa como as juntas entre painéis.
Unitário |  | Ud |  | Descrição |  | Rend. |  | Preço unitário | Importância
mt16ppt030a |  | Ud |  | Painel flexível multicamada, de 1000x500x30 mm, composto por uma camada de poliestireno expandido de alta densidade, condutibilidade térmica 0,035 W/(m°C), uma camada de difusão e uma terceira camada de poliestireno expandido com partículas de grafite, de condutibilidade térmica 0,031 W/(m°C). |  | 1.1 |  | 2491.7 | 2740.87
mt13blw110a |  | Ud |  | Aerossol de 750 cm³ de espuma de poliuretano, de 22,5 kg/m³ de densidade, 140% de expansão, 18 N/cm² de resistência à tracção e 20 N/cm² de resistência à flexão, condutibilidade térmica 0,04 W/(m°C), estável de -40°C a 100°C; para aplicar com pistola; segundo EN 13165. |  | 0.32 |  | 1175.98 | 376.31
mo054 |  | h |  | Oficial de 1ª montador de isolamentos. |  | 0.413 |  | 672.75 | 277.85
mo101 |  | h |  | Ajudante de montador de isolamentos. |  | 0.207 |  | 419.67 | 86.87
|  | % |  | Custos directos complementares |  | 2 |  | 3481.9 | 69.64
[8 empty] | Total: | 3551.54
Referência e título da norma |  |  |  |  | Aplicabilidade(a) |  | Obrigatoriedade(b) |  |  | Sistema(c)
EN 13165:2012+A2:2016 |  |  |  |  | 14102000 |  | 14102000 |  |  | 1/3/4
Produtos de isolamento térmico para aplicação em edifícios — Produtos manufaturados de espuma de poliuretano rígido (PUR) — Especificação
(a) Data de entrada em aplicação da norma harmonizada
(b) Data final do período de coexistência
(c) Sistema de avaliação e verificação da regularidade do desempenho